## Weijers Waalwijk, Gekoeldwat 1
Weijers Waalwijk, Gekoeldwaterbuis, PE, geïsoleerd, onder-/bovengronds, Coolmant (V101)
Norm: overeenkomstig NEN-EN 12162.
Fabrikant: Weijers Waalwijk B.V.
Distributeur: .....
Beoogd gebruik: gekoeld water onder- en bovengronds.;voor toepassing in gekoeldwater koelinstallaties (GKW), koudetechniek.; voor binnen- en buitengebruik in klimaatinstallaties, koudedistributieinstallaties, LT warmtedistributie.
Vorm: 1 buis.
Uitvoering: mediumbuis, PUR isolatie en mantelbuis (voorgeisoleerd), isolatieklasse 1.
Materiaal: PE, materiaalkwaliteit PE 100, oppervlakteruwheid 0,01 mm.
Materiaalsamenstelling: PE (buis), HD-PE (mantelbuis).
Diameter (d) (mm): 90 (uitwendig).;110 (uitwendig).;125 (uitwendig).;140 (uitwendig).;160 (uitwendig).;180 (uitwendig).;200 (uitwendig).;225 (uitwendig).;250 (uitwendig).;280 (uitwendig).;315 (uitwendig).
Wanddikte: 7,4.;8,3.;9,5.;10,7.;11,4.;11,9.;12,7.;13,4.;14,6.;14,8.;16,4.;16,6.;18,2.;18,7.;20,5.;22,7.;25,4.;28,6.;klasse SDR11.;klasse SDR 17.
Lengte (m): 6.;12.
Kleur: zwart.
VRIJE TEKST: Isolatie: warmtegeleidingscoëfficiënt max. 0,024 W/(m.K), CO2 polyurethaanschuim, PUR KING, CFC-vrij, langswaterdicht, soortelijke massa min. 60 kg/m³.;Temperatuur (°C): min. -20 - max. 40.;Uitwendige diameter (mm): 225.;Uitwendige diameter (mm): 250.;Uitwendige diameter (mm): 280.;Uitwendige diameter (mm): 315.;Uitwendige diameter (mm): 355.;Uitwendige diameter (mm): 400.;Uitwendige diameter (mm): 450.;Wanddikte (t) (mm): 3,5.;Wanddikte (t) (mm): 3,9.;Wanddikte (t) (mm): 4,4.;Wanddikte (t) (mm): 4,9.;Wanddikte (t) (mm): 5,6.;Wanddikte (t) (mm): 6,3.
Drukklasse (PN): 16 (20°C).
VRIJE TEKST: Terreinleiding.;Grondleiding.;Leidingbrug.
VRIJE TEKST: Hulpstukken:
VRIJE TEKST: - Elektrolasmoffen.;- Easyjoint mofverbinding.;- Eindmanchetten.;- Doyma muurafdichting.;Hulpstukken voorgeisoleerd:;- Bocht (voorgeisoleerd en ABS-clipschalen).;- T-stuk (ABS-clipschalen).;- Reduceer (ABS-clipschalen).;- Afsluiters.;- Ontluchting.
VRIJE TEKST: Toebehoren:
- bevestigingsmiddelen: beugel met breedzadel en rubberinlage.;markeerlint.
VRIJE TEKST: - tracingkanaal 18x8mm inwendig tbv tracing kabel (optioneel).;.....