## Weijers Waalwijk, Warmwaterb 4
Weijers Waalwijk, Warmwaterbuis, staal, geïsoleerd, onder-/bovengronds, Staal-in-Staal (SiS) (V101)
Fabrikant: Weijers Waalwijk B.V.
Distributeur: .....
Beoogd gebruik: CV water onder- en bovengronds.;voor toepassing in stoomverwarmingsinstallaties (incl. condensaat), warmwaterverwarmingsinstallaties, centrale verwamingsinstallaties (CV), stadsverwarming, warmtenetten, warmtedistributieinstallaties, biogas/restwarmte-terugwinning
KOPTEKST: Producteigenschappen overeenkomstig EN 253:2009+A1:2013:
Constructie: .....
Samenstelling: mediumbuis, steenwol isolatie en mantelbuis, isolatieklasse 1.
Aantal buizen (st.): 1.
Materiaal: staal, staal voorzien van PE/PP coating (mantelbuis).
Materiaalkwaliteit: P235GH/P355N/P355NH.
Nominale doorlaat (DN): 20.;25.;32.;40.;50.;65.;80.;100.;125.;150.;200.;250.;300.;350.;400.;500.;600.;700.;800.;900.;1.000.
Uitwendige diameter (mm): 26,9.;33,7.;42,4.;48,3.;60,3.;76,1.;88,9.;114,3.;139,7.;168,3.;219,1.;273.;323,9.;355,6.;406,4.;457,2.;508.;610.;711.;813.;914.;1016.
Wanddikte (t) (mm): 2,6.;2,9.;3,2.;3,6.;4.;4,5.;5.;5,6.;6,3.;7,1.;8.;10.;11.
Lengte (m): 12.;16.;.....
Drukklasse (PN) (bar): 64.
Temperatuur (°C): max. 400.
Warmtegeleidingscoëfficiënt (W/(m.K)): max. 0,035.
KOPTEKST: Isolatie:
Samenstelling: steenwol isolatie en vacuum
Materiaal: rockwool.
Wanddikte (t) (mm): 2,6 (mantel).;2,9 (mantel).;3,2 (mantel).;3,6 (mantel).;4 (mantel).;4,5 (mantel).;5 (mantel).;5,6 (mantel).;6,3 (mantel).;7,1 (mantel).;8 (mantel).;10 (mantel).;11 (mantel).;12,5 (mantel).
Uitwendige diameter (mm): 20 (incl. mantel).;25 (incl. mantel).;32 (incl. mantel).;40 (incl. mantel).;50 (incl. mantel).;65 (incl. mantel).;80 (incl. mantel).;100 (incl. mantel).;125 (incl. mantel).;150 (incl. mantel).;200 (incl. mantel).;250 (incl. mantel).;300 (incl. mantel).;350 (incl. mantel).;400 (incl. mantel).;500 (incl. mantel).;600 (incl. mantel).;700 (incl. mantel).;800 (incl. mantel).;900 (incl. mantel).;1.000 (incl. mantel).;1.100 (incl. mantel).;1.200 (incl. mantel).;1.300 (incl. mantel).;1.400 (incl. mantel).;1.5000 (incl. mantel).;1.600 (incl. mantel).
VRIJE TEKST: Flexibele terreinleiding.;Flexibele grondleiding.;Stadsverwarming.;NEN 3650.;Gestuurde boring.;Hulpstukken voorgeisoleerd:;- Bocht.;- T-stuk.;- Reduceer.;- Kompensator.;- Ankerpunt.;Toebehoren:;- CASAFLEX condensaatleiding.;Lekdetectiesysteem:;- Materiaal: vacuum.;- Lekdetectie: elektronische lekdetectieunit / vacuumlekdetectiesensor.;.....